## 1
Технологическая карта продукта
|  | LL 20200 FE (Производство ЛПЭНП/ПЭВП (Innovene G), линия 31) | [10 empty] | Версия документа |  |  | N.N | Томскневтехим | 2 произв | 2лин | марка | причина создания
Предприятие | [12 empty] | Дата документа |  |  | ДД.ММ.ГГ | Запсибневтехим | 4 произв | 2лин | марка | причина создания
Характеристика/Спецификация продукта | [6 empty] | Состав/Рецептура продукта
Показатель |  |  | ЕИ | Значение |  |  | Компоненты каталитической системы
1 | Плотность |  | г/см3 | 0,918-0,922 |  |  | Катализатор |  |  |  | SDX
2 | Показатель текучести расплава (2,16 кгс) |  | г/10 мин | 1,7-2,3 |  |  | Сокатализатор |  |  |  | Триэтилалюминий
3 | Относительное удлинние при разрыве в продольном направлении, не менее |  | % | 800 |  |  | Сомономер |  |  |  | Бутен-1
| Относительное удлинние при разрыве в поперечном направлении, не менее |  | % | 800 |  |  | Компоненты рецептуры стабилизации
4 | Предел прочности при разрыве в продольном направлении, не менее |  | МПа | 35
| Предел прочности при разрыве в поперечном направлении, не менее |  | МПа | 28 |  |  | Компонент |  |  |  |  | кг/т | % | Дозатор |  | Задание
5 | Предел текучести при растяжении в продольном направлении, не менее |  | МПа | 11 |  |  | 1 | КС 2 |  |  |  | 1.5 | 100 | 31-XX-8200 B/C |  | 1500
| Предел текучести при растяжении в поперечном направлении, не менее |  | МПа | 11 |  |  | 2
6 | Сила сопротивления раздиру в продольном направлении, не менее |  | г/25 мкм | 130 |  |  | 3
7 | Сила сопротивления раздиру в поперечном направлении, не менее |  | г/25 мкм | 260 |  |  | 4
8 | Ударная прочность методом свободно падающего бойка, не менее |  | г | 120 |  |  | 5
9 | Мутность, не более |  | % | 22 |  |  | 6
10 | Глянец под углом 45°, не менее |  | % | 32 |  |  | 7
11 | Температура размягчения по Вика при нагрузке 10 Н |  | °C | 95-121 |  |  | 8
Ключевые параметры технологического процесса
Получение порошка ПЭ | [8 empty] | Получение гранулированного ПЭ
Технологические параметры |  |  | ЕИ | Значение |  |  | Прим. |  | Технологические параметры |  |  | ЕИ | Значение |  |  | Прим.
|  |  |  | НГС | Цель | ВГС | [6 empty] | НГС | Цель | ВГС
1 | Температура газа в реакторе |  | °C | 83 | 85 | 87 |  |  | 1 | Производительность экструдера |  | т/ч | 30 | 50 | 52.5
2 | Соотношение парциального давления водорода к этилену |  | - | 0.12 | 0.25 | 0.53 |  |  | 2 | Давление в загрузочной воронке экструдера |  | кПа | 0 | 0,1-0,2 | 1
3 | Соотношение парциального давления сомономера к этилену |  | - | 0.17 | 0.42 | 0.59 |  |  | 3 | Содержание O2 в загрузочной воронке экструдера |  | % мол. | 0 | 0 | 1
4 | Соотношение расхода сомономера к этилену |  | - | 0.036 | 0.088 | 0.23 |  |  | 4 | Расход возвратных гранул |  | % | 0 | 0-20 | 20 | Прим.1
5 | Парциальное давление изопентана |  | МПа | 0.1 | 0.15 | 0.16 |  |  | 5 | Температура по зонам экструдера: зона 1 |  | °C | 190 | 200-250 | 320
6 | Парциальное давление этилена |  | МПа | 0.7 | 0.8 | 1 |  |  | 6 | Температура зоны нагрева щелевого диска |  | °C | 160 | 190-245 | 320
7 | Концентрация ТЭАЛ в газе (ALC2) |  | ppm масс. | 35 | 50 | 100 |  |  | 7 | Процент открытия щелевого затвора |  | % | 2 | 10-40 | 100 | Прим.2
8 | Производительность реактора |  | т/ч | 50 | 50 | 50 |  |  | 8 | Давление на всасе шестеренчатого насоса |  | МПа | 0.15 | 0.3 | 0.5
9 | Активность катализатора |  | кг/кг | 6000 | настр. | 11000 |  |  | 9 | Частота вращения ножей гранулятора |  | об/мин | 150 | 250 | 350
[9 empty] | 10 | Специфическая энергия |  | кВтч/т | 120 | 131 | 136
[9 empty] | 11 | Температура гран. Воды |  | °C | 40 | 60 | 65
[9 empty] | 12 | Расход гран. Воды |  | т/ч | 400 | 500 | 600
[9 empty] | 13 | Фильтр расплава |  | мкм/ mesh | 420/40 | 420/40 | 420/40
[9 empty] | 14 | Удельный расход аддитивов 8200B |  | кг/т | 1.52 | 1.6 | 1.68
[9 empty] | 15 | Удельный расход аддитивов 8200C |  | кг/т | 1.52 | 1.6 | 1.68
Контроль целевых параметров продукта и корректирующие параметры процесса
Целевые параметры продукта (аналитический контроль) | [8 empty] | Корректирующие параметры процесса
Технологические параметры |  |  | ЕИ | Значение |  |  | Прим. |  | Технологические параметры |  |  |  | ЕИ | Значение |  | Прим.
|  |  |  | НГС | Цель | ВГС | [7 empty] | НГС | ВГС
1 | ПТР порошка перед грануляцией |  | г/10 мин | 1.8 | 2 | 2.2 | MI 2,16 |  | 1 | Соотношение парциального давления водорода к этилену |  |  | - | 0.12 | 0.53
2 | ПТР гранулята после пылеочистки |  | г/10 мин | 1.8 | 2 | 2.2 | MI 2,16 |  | 2 | Регулирование ПТР гранулята выполняется корректировкой ПТР порошка |  |  | -
3 | Плотность порошка в реакторе |  | г/см³ | 0.917 | 0.918 | 0.919 |  |  | 3 | Соотношение расхода сомономера к этилену |  |  | - | 0.17 | 0.59
4 | Плотность гранулята |  | г/см³ | 0.919 | 0.92 | 0.921 |  |  | 4 | Регулирование плотности гранулята выполняется корректировкой плотности порошка |  |  | -
5 | Размер гранул |  | мм | 2 | 3.5 | 5 |  |  | 5 | Частота вращения ножей гранулятора |  |  | об/мин | 150 | 350
6 | [8 empty] | 6
7 | [8 empty] | 7
8 | [8 empty] | 8
9 | [8 empty] | 9
10 | [8 empty] | 10
Примечания
1 | Подача и расход возвратных гранул возможна только по дополнительному письменному распоряжению начальника смены производства.
2 | Регулировка в зависимости от специфической энергии.
Note on S37: Алексей: Поле не принемает символы /